## Sheet1
烟用材料安全卫生指标汇总表
|  | 项目 |  |  | 单位 | 普通条与盒包装纸指标 | 异型条与盒包装纸指标
1 | 包装纸、封签 | 溶剂残留 | 溶剂残留总量a |  | mg/m2 | ≤80.0 | ≤100.0
|  |  | 溶剂杂质b | 总量 | mg/m2 | ≤8.0 | ≤10.0
|  |  |  | 苯系物c | mg/m2 | ≤0.75 | ≤1.0
|  |  |  | 苯 | mg/m2 | ≤0.01 | ≤0.02
|  | 甲醛 |  |  | mg/kg | ≤60.0
|  | 邻苯二甲酸酯总量 |  |  | mg/kg | ≤100.0
|  | 特定芳香胺总量 d |  |  | mg/kg | ≤20.0
|  | 二异丙基萘 |  |  | mg/kg | ≤1.0
|  | 光引发剂 | 二苯甲酮类总量e |  | mg/m2 | ≤20.0
|  |  | 异丙基硫杂蒽酮总量 f |  | mg/m2 | ≤25.0
|  |  | 对-N,N-二甲氨基苯酸乙酯 |  | mg/m2 | ≤10.0
|  |  | 2-甲基-1-(4-甲硫基)苯基 2-吗啉基 -1-丙酮 |  | mg/m2 | ≤10.0
|  |  | 4,4-双（二乙基氨基）二苯酮 |  | mg/m2 | ≤10.0
|  |  | 4,4-双（二甲基氨基）二苯酮 |  | mg/m2 | ≤10.0
|  | D65 荧光亮度 g |  |  | % | ≤1.0
2 | 框架纸 | 溶剂残留 | 溶剂残留总量a |  | mg/m2 | ≤60.0
|  |  | 溶剂杂质b | 总量c | mg/m2 | ≤6.0
|  |  |  | 苯系物 | mg/m2 | ≤0.5
|  |  |  | 苯 | mg/m2 | ≤0.01
|  | 甲醛 |  |  | mg/kg | ≤30
|  | 邻苯二甲酸酯总量 |  |  | mg/kg | ≤100
|  | 二异丙基萘 |  |  | mg/kg | ≤1.0
|  | D65 荧光亮度 d |  |  | % | ≤1.0
3 | 接装纸 | 铅（以Pb计） |  |  | mg/kg | ≤4.0
|  | 砷（以As计） |  |  | mg/kg | ≤0.8
|  | 镉（以Cd计） |  |  | mg/kg | ≤0.5
|  | 六价铬 |  |  | mg/kg | ≤0.5
|  | 镍（以Ni计） |  |  | mg/kg | ≤8.0
|  | 溶剂残留总量a |  |  | mg/m2 | ≤10.0
|  | 溶剂杂质b | 总量 |  | mg/m2 | ≤1.0
|  |  | 苯系物c |  | mg/m2 | ≤0.5
|  |  | 苯 |  | mg/m2 | ≤0.01
|  | 甲醛 |  |  | mg/dm2 | ≤0.3
|  | 邻苯二甲酸酯总量 |  |  | mg/kg | ≤50.0
|  | 五氯苯酚 |  |  | mg/kg | ≤0.15
|  | 多氯联苯总量 |  |  | mg/kg | ≤10
|  | 特定芳香胺d |  |  | mg/kg | 不得检出
|  | 二异丙基萘 |  |  | mg/kg | ≤1.0
|  | 非挥发性物质总迁移量 |  |  | mg/dm2 | ≤10
|  | 耐唾液色牢度 |  |  | 级 | ≥4
|  | D65荧光亮度e |  |  | % | ≤0.5
|  | 异味 |  |  | - | 无异味
|  | 微生物 | 大肠菌群 |  | 个/100g | ≤30
|  |  | 致病菌（系指肠道致病菌、致病性球菌） |  | - | 不得检出
4 | 内衬纸 | 无机元素 | 铅（以Pb计） |  | mg/kg | ≤4.0
|  |  | 砷（以As计） |  | mg/kg | ≤0.8
|  |  | 镉（以Cd计） |  | mg/kg | ≤1.0
|  |  | 铬（以Cr计） |  | mg/kg | ≤12.0
|  |  | 镍（以Ni计） |  | mg/kg | ≤20.0
|  | 溶剂残留 | 溶剂残留总量a |  | mg/m2 | ≤10.0
|  |  | 溶剂杂质b | 总量 | mg/m2 | ≤1.0
|  |  |  | 苯系物c | mg/m2 | ≤0.5
|  |  |  | 苯 | mg/m2 | ≤0.01
|  | 甲醛 |  |  | mg/dm2 | ≤0.3
|  | 邻苯二甲酸酯总量 |  |  | mg/kg | ≤50.0
|  | 五氯苯酚 |  |  | mg/kg | ≤0.15
|  | 多氯联苯总量 |  |  | mg/kg | ≤10
|  | 特定芳香胺d |  |  | mg/kg | 不得检出
|  | 二异丙基萘 |  |  | mg/kg | ≤1.0
|  | D65荧光亮度e |  |  | % | ≤1.0
|  | 异味 |  |  | - | 无异味
|  | 微生物 | 大肠菌群 |  | 个/100g | ≤30
|  |  | 致病菌（系指肠道致病菌、致病性球菌） |  | - | 不得检出
5 | 醋酸纤维滤棒 | 砷（以As计） |  |  | mg/kg | ≤0.5
|  | 铅（以Pb计） |  |  | mg/kg | ≤2.0
|  | 苯及苯系物 | 苯 |  | mg/kg | ≤0.07
|  |  | 甲苯 |  | mg/kg | ≤0.7
|  |  | 乙苯 |  | mg/kg | ≤0.3
|  |  | 二甲苯 |  | mg/kg | ≤0.5
6 | 聚丙烯丝束滤棒 | 苯及苯系物 | 苯 |  | mg/kg | ≤0.07
|  |  | 甲苯 |  | mg/kg | ≤0.7
|  |  | 乙苯 |  | mg/kg | ≤0.3
|  |  | 二甲苯 |  | mg/kg | ≤0.5
|  | 邻苯二甲酸酯类 | 邻苯二甲酸二甲酯 |  | mg/kg | ＜50
|  |  | 邻苯二甲酸二异丁酯 |  | mg/kg | ＜50
|  |  | 邻苯二甲酸二丁酯 |  | mg/kg | ＜50
|  |  | 邻苯二甲酸二（2－乙基）己酯 |  | mg/kg | ＜50
|  |  | 邻苯二甲酸二乙酯 |  | mg/kg | ND
|  |  | 邻苯二甲酸丁基苄基酯 |  | mg/kg | ND
|  |  | 邻苯二甲酸二辛酯 |  | mg/kg | ND
7 | 卷烟纸 | 无机元素 | 铅（以Pb计） |  | mg/kg | ≤3.0
|  |  | 砷（以As计） |  | mg/kg | ≤1.0
|  |  | 铬（以Cr计） |  | mg/kg | ≤5.0
|  | D65荧光亮度 |  |  | % | ≤1.0
|  | 特殊纤维 |  |  | - | 不得检出
|  | 异味 |  |  | - | 不得检出
8 | 三乙酸甘油酯 | 砷（以As计） |  |  | mg/kg | ≤1.0
|  | 铅（以Pb计） |  |  | mg/kg | ≤5.0
9 | 金卡胶 | 苯 |  |  | mg/kg | ≤0.08
|  | 甲苯 |  |  | mg/kg | ≤0.5
|  | 乙苯 |  |  | mg/kg | ≤0.2
|  | 二甲苯 |  |  | mg/kg | ≤4.0
|  | 甲醛 |  |  | mg/kg | ＜15
|  | 乙酸乙烯酯 |  |  | mg/kg | ＜100
|  | 重金属 | 铅（以Pb计） |  | mg/kg | ≤5.0
|  |  | 砷（以As计） |  | mg/kg | ≤1.0
10 | 热熔胶 | 苯酚 |  |  | mg/kg | ≤10
|  | 2,6-二叔丁基-4-甲基苯酚 |  |  | g/kg | ≤5
|  | 重金属 | 铅（以Pb计） |  | mg/kg | ≤10
|  |  | 砷（以As计） |  | mg/kg | ≤3
11 | 其他胶粘剂 | 苯 |  |  | mg/kg | ≤0.08
|  | 甲苯 |  |  | mg/kg | ≤0.5
|  | 乙苯 |  |  | mg/kg | ≤0.2
|  | 二甲苯 |  |  | mg/kg | ≤4.0
|  | 甲醛 |  |  | mg/kg | ＜15
|  | 乙酸乙烯酯 |  |  | mg/kg | ＜100
|  | 硼酸 |  |  | mg/kg | ≤100
|  | 邻苯二甲酸酯类 | 邻苯二甲酸酯二乙酯（DEP） |  | mg/kg | ND
|  |  | 邻苯二甲酸丁基苄基酯（BBP） |  | mg/kg | ND
|  |  | 邻苯二甲酸正二辛酯（DNOP） |  | mg/kg | ND
|  |  | 邻苯二甲酸二甲酯（DMP） |  | mg/kg | ＜40
|  |  | 邻苯二甲酸二异丁酯（DIBP） |  | mg/kg | ＜40
|  |  | 邻苯二甲酸二正丁酯（DBP） |  | mg/kg | ＜40
|  |  | 邻苯二甲酸二（2－乙基）己酯（DEHP） |  | mg/kg | ＜40
|  | 烷基酚、烷基酚聚氧乙烯醚 | 壬基酚、辛基酚之和 |  | mg/kg | ≤10
|  |  | 壬基酚、辛基酚、壬基酚聚氧乙烯醚、辛基酚聚氧乙烯醚之和 |  | mg/kg | ≤100
|  | 异噻唑啉酮 | 异噻唑啉酮 2-甲基-4-异噻唑林-3-酮 |  | mg/kg | ≤100
|  |  | 5-氯-2-甲基-4-异噻唑林-3-酮 |  | mg/kg | ≤10
|  |  | 1,2-苯并异噻唑-3-酮 |  | mg/kg | ≤240
|  | 重金属 | 铅（以Pb计） |  | mg/kg | ≤5
|  |  | 砷（以As计） |  | mg/kg | ≤1
12 | 香精香料（添加剂） | 铅（以Pb计） |  |  | mg/kg | ≤5.0
|  | 砷（以As计） |  |  | mg/kg | ≤1.0
|  | 香豆素 |  |  | mg/kg | ＜100
|  | 黄樟素 |  |  | mg/kg | 不得检出